## Phase0_취득페널티
Phase0 — 취득 생략 페널티 분리 (최우선: 같은 웨이퍼, CAD 신선도만 변경)
검사 파라미터는 P1·P2 완전 동일. P2−P1 매칭률 차이 = 취득 생략 페널티
Run | 자재 | CAD 신선도 | kV | R | Frame | 측정직경(µm) | nominal(µm) | Q_dia(자동) | 매칭 성공die | 검사die수 | void% | tact(초) | 판정(자동) | 메모
P1 | 182µm | 기존 레시피(취득 생략=현행) | 60 | 1 | 32 |  | 182 |  |  | 6 |  |  |  | 현행 운용 기준선
P2 | 182µm | 신규 취득 후 검사 | 60 | 1 | 32 |  | 182 |  |  | 6 |  |  |  | P1과 매칭률 비교
P3 | TB500M | 기존 RUN 레시피 재사용 | 60 | 1 | 32 |  | 26 |  |  | 6 |  |  |  | PhaseB 신규취득 결과와 비교

## PhaseA_kV확정
PhaseA_kV확정 — 자재별 기울기·최적점 (하루에 완료 가능)
고정: W=4W, Acquisition 표준세트
Run | 자재 | kV | R(µm/px) | Frame | 측정직경(µm) | nominal(µm) | Q_dia(자동) | 매칭 성공die | 검사die수 | void% | tact(초) | 판정(자동) | 메모
A1 | TB500M | 57.5 | 1 | 32 |  | 26 |  |  | 6 |  |  |  | 예측 kV* 검증. 매칭실패 시 58.5 재시도
A1b | TB500M | 58.5 | 1 | 32 |  | 26 |  |  | 6 |  |  |  | (A1 매칭실패 시에만)
A2 | 182µm | 62 | 1 | 32 |  | 182 |  |  | 6 |  |  |  | 60kV 기존 40건과 이어 기울기 확정
A3 | 182µm | (산출 kV*) | 1 | 32 |  | 182 |  |  | 6 |  |  |  | kV*가 60±1 밖일 때만

## PhaseB_N곡선_Frame
PhaseB_N곡선_Frame — TB500M void 웨이퍼(Lot126173086 s17) 고정 — 같은 die 추적
고정: W=4W, kV=B0에서 확정한 값 유지
Run | 자재 | kV | R(µm/px) | Frame | 측정직경(µm) | nominal(µm) | Q_dia(자동) | 매칭 성공die | 검사die수 | void% | tact(초) | 판정(자동) | 메모
B0 | TB500M | (트림: A1값부터) | 0.2 | 32 |  | 26 |  |  | 6 |  |  |  | R0.2에서 Q≈100% 만들기 → 기준 void%
B1 | TB500M | B0 kV | 0.6 | 32 |  | 26 |  |  | 6 |  |  |  | N곡선
B2 | TB500M | B0 kV | 1 | 32 |  | 26 |  |  | 6 |  |  |  | N곡선 (A1과 병합 가능)
B3 | TB500M | B0 kV | 1.6 | 32 |  | 26 |  |  | 6 |  |  |  | N곡선
B4 | TB500M | B0 kV | 1 | 32 |  | 26 |  |  | 6 |  |  |  | 반복 — 재현성
B5 | TB500M | B0 kV | 1 | 16 |  | 26 |  |  | 6 |  |  |  | Frame 하향 — void%σ, tact
B6 | TB500M | B0 kV | 1 | 64 |  | 26 |  |  | 6 |  |  |  | Frame 상향 — void%σ, tact
B4b | TB500M | B0 kV | 2 | 32 |  | 26 |  |  | 6 |  |  |  | 26px 아래 두번째 점(13px) — 취득R 상한 검증

## PhaseC_검증
PhaseC_검증 — 모델 산출 운용조건 최종 검증 + tact 입증
고정: 모델(A·B 결과)로 kV*·R*·F* 산출 후 기입
Run | 자재 | kV | R(µm/px) | Frame | 측정직경(µm) | nominal(µm) | Q_dia(자동) | 매칭 성공die | 검사die수 | void% | tact(초) | 판정(자동) | 메모
C1 | TB500M | (모델 kV*) | (R*=D√p/N) | (F최소) |  | 26 |  |  | 6 |  |  |  | 품질+시간 최종 확인
C2 | 182µm | (모델 kV*) | 2 | 32 |  | 182 |  |  | 6 |  |  |  | R완화 → tact ~4배 단축 입증

## 분석_자동계산
자동 분석 (런 결과 입력 후 갱신)
TB500M 기울기 s (%p/kV) | 기존: (84.6-92.3)/2.5 = -3.1 ¦ A1 반영: (Q_A1−92.3%)/(57.5−60)
TB500M kV* | 60 + (100%−92.3%)/¦s¦ ≈ 57.2 (A1으로 검증)
182µm 기울기 s | (Q_A2 − 101.7%)/(62−60)
182µm kV* | 60 + (100%−101.7%)/s
N_target | B1~B3에서 void%가 기준(B0) 대비 ±ε 벗어나기 시작하는 R → N=D√p/R
F 최소값 | B5/B2·B4/B6의 void% 반복편차 σ 비교 — σ 허용되는 최소 F
tact 모델 | 각 런 tact를 (1/R², F)에 회귀 → 계수 2개

## PhaseW_Power
PhaseW — Power 스윕 (158µm 전용, 26µm는 4W 고정)
고정: kV*(PhaseA 결과), R(모델값), F32, 같은 die·AOI·범프 추적 ¦ 판정: 깜빡임void 수·void%σ·수렴 + 가드(경계폭·Q_dia)
Run | W | F | 반복# | 측정직경(µm) | nominal(µm) | Q_dia(자동) | 매칭die | 검사die | void% | 깜빡임void수 | 경계폭(px) | tact(초) | 메모
W1 | 4 | 32 | 1 |  | 158 |  |  | 6 |  |  |  |  | 기준점
W2 | 4 | 32 | 2 |  | 158 |  |  | 6
W3 | 4 | 32 | 3 |  | 158 |  |  | 6
W4 | 3 | 32 | 1 |  | 158 |  |  | 6 |  |  |  |  | 저측(악화방향 확인)
W5 | 5 | 32 | 1 |  | 158 |  |  | 6 |  |  |  |  | 중간점
W6 | 6 | 32 | 1 |  | 158 |  |  | 6 |  |  |  |  | 고측+블러가드
W7 | 6 | 32 | 2 |  | 158 |  |  | 6
W8 | 6 | 32 | 3 |  | 158 |  |  | 6
W9 | 8(허용시) | 16 | 1 |  | 158 |  |  | 6 |  |  |  |  | W·F 교환검증: (4W,F32)와 void% 비교