## 설계_설명
2차 모델링 — void 8% 판정 정확도 DOE (1차 직경모델 위에)
목적: void% 측정이 kV·R·F·W에 따라 어떻게 변하고, Gold 대비 편차·반복 σ·False OK/NG가 얼마인지 모델링. 1차(직경)에서 'R/F/W 무영향'은 직경 한정 결론 — void AREA는 다르다.
★ 전제조건 (없으면 시작 불가)
8% 근처 void가 있는 샘플 필수. 현재 웨이퍼는 void≈0%라 판정 정확도(False OK/NG)를 검증할 데이터가 없음. → 불량 웨이퍼 또는 인위 void 샘플 확보가 Phase0의 선결조건.
★ 핵심 통찰 (왜 2차가 필요한가)
직경=범프 경계(고대비)→W·F 둔감. void=범프 내부 저대비 신호→광자수(W·F)에 민감. 따라서 W·F·R·kV 모두 void AREA 정확도에 영향 가능 → 직경모델과 별개의 void모델을 회귀로 세운다.
■ 응답변수(측정)
측정 void% | 장비 % Largest Void (동일 bump 추적)
Gold void% | 최정밀 조건 반복 평균 (내부 기준 참값)
void 편차% | (측정−Gold)/Gold — 정확도(계통+픽셀화)
void% σ | 동일 조건 반복 표준편차 — 노이즈(재현성)
8% 판정 / False OK·NG | 측정 vs 8%, Gold와 뒤집힘. False OK(미검출)=0 최우선
■ 독립변수 & 초점
kV·R·F·W·D(자재). void는 내부 SNR이 관건 → W·F가 핵심(1차에선 직경 기준이라 무영향으로 보였음). R은 void 픽셀화(2/N8), kV는 void 대비. Gold=kV60·R최소·F128·W최대.

## void_DOE_런시트
void 정확도 DOE 런시트 (86µm 우선 — void 샘플 확보 후. 26µm 병행 가능)
Gold void%(K열)에 Phase0 평균을 넣으면 편차·판정 자동. 노란칸=측정 입력.
Run | Phase | 자재 | PD | kV | R | F | W | 반복# | 측정void% | Gold void% | void편차%(자동) | 8%판정(자동) | Gold판정(자동) | False(자동) | tact(초) | 메모 | void%σ(자동)
G | P0_Gold | 86µm | 86 | 60 | 0.4 | 128 | 6 | 1 | [7 empty] | Gold 기준(최정밀). 이 평균을 K열에 [필수]
G | P0_Gold | 86µm | 86 | 60 | 0.4 | 128 | 6 | 2
G | P0_Gold | 86µm | 86 | 60 | 0.4 | 128 | 6 | 3
G | P0_Gold | 86µm | 86 | 60 | 0.4 | 128 | 6 | 4
G | P0_Gold | 86µm | 86 | 60 | 0.4 | 128 | 6 | 5
W4 | P1_W | 86µm | 86 | 60 | 0.8 | 64 | 4 | 1 | [7 empty] | W=4 — void AREA 변화(핵심) [필수]
W4 | P1_W | 86µm | 86 | 60 | 0.8 | 64 | 4 | 2
W4 | P1_W | 86µm | 86 | 60 | 0.8 | 64 | 4 | 3
W6 | P1_W | 86µm | 86 | 60 | 0.8 | 64 | 6 | 1 | [7 empty] | W=6 — void AREA 변화(핵심) [필수]
W6 | P1_W | 86µm | 86 | 60 | 0.8 | 64 | 6 | 2
W6 | P1_W | 86µm | 86 | 60 | 0.8 | 64 | 6 | 3
W8 | P1_W | 86µm | 86 | 60 | 0.8 | 64 | 8 | 1 | [7 empty] | W=8 — void AREA 변화(핵심) [필수]
W8 | P1_W | 86µm | 86 | 60 | 0.8 | 64 | 8 | 2
W8 | P1_W | 86µm | 86 | 60 | 0.8 | 64 | 8 | 3
F32 | P1_F | 86µm | 86 | 60 | 0.8 | 32 | 4 | 1 | [7 empty] | F=32 — void% 반복 σ [필수]
F32 | P1_F | 86µm | 86 | 60 | 0.8 | 32 | 4 | 2
F32 | P1_F | 86µm | 86 | 60 | 0.8 | 32 | 4 | 3
F64 | P1_F | 86µm | 86 | 60 | 0.8 | 64 | 4 | 1 | [7 empty] | F=64 — void% 반복 σ [필수]
F64 | P1_F | 86µm | 86 | 60 | 0.8 | 64 | 4 | 2
F64 | P1_F | 86µm | 86 | 60 | 0.8 | 64 | 4 | 3
F128 | P1_F | 86µm | 86 | 60 | 0.8 | 128 | 4 | 1 | [7 empty] | F=128 — void% 반복 σ [필수]
F128 | P1_F | 86µm | 86 | 60 | 0.8 | 128 | 4 | 2
F128 | P1_F | 86µm | 86 | 60 | 0.8 | 128 | 4 | 3
R0.4 | P1_R | 86µm | 86 | 60 | 0.4 | 64 | 4 | 1 | [7 empty] | R=0.4 — void 픽셀화(2/N8) [권장]
R0.4 | P1_R | 86µm | 86 | 60 | 0.4 | 64 | 4 | 2
R0.4 | P1_R | 86µm | 86 | 60 | 0.4 | 64 | 4 | 3
R0.8 | P1_R | 86µm | 86 | 60 | 0.8 | 64 | 4 | 1 | [7 empty] | R=0.8 — void 픽셀화(2/N8) [권장]
R0.8 | P1_R | 86µm | 86 | 60 | 0.8 | 64 | 4 | 2
R0.8 | P1_R | 86µm | 86 | 60 | 0.8 | 64 | 4 | 3
R1.5 | P1_R | 86µm | 86 | 60 | 1.5 | 64 | 4 | 1 | [7 empty] | R=1.5 — void 픽셀화(2/N8) [권장]
R1.5 | P1_R | 86µm | 86 | 60 | 1.5 | 64 | 4 | 2
R1.5 | P1_R | 86µm | 86 | 60 | 1.5 | 64 | 4 | 3
kV58 | P1_kV | 86µm | 86 | 58 | 0.8 | 64 | 4 | 1 | [7 empty] | kV=58 — void 대비 [권장]
kV58 | P1_kV | 86µm | 86 | 58 | 0.8 | 64 | 4 | 2
kV62 | P1_kV | 86µm | 86 | 62 | 0.8 | 64 | 4 | 1 | [7 empty] | kV=62 — void 대비 [권장]
kV62 | P1_kV | 86µm | 86 | 62 | 0.8 | 64 | 4 | 2
W4F32 | P2_WxF | 86µm | 86 | 60 | 0.8 | 32 | 4 | 1 | [7 empty] | W4×F32 — 내부 SNR 교환 [권장]
W4F32 | P2_WxF | 86µm | 86 | 60 | 0.8 | 32 | 4 | 2
W4F128 | P2_WxF | 86µm | 86 | 60 | 0.8 | 128 | 4 | 1 | [7 empty] | W4×F128 — 내부 SNR 교환 [권장]
W4F128 | P2_WxF | 86µm | 86 | 60 | 0.8 | 128 | 4 | 2
W8F32 | P2_WxF | 86µm | 86 | 60 | 0.8 | 32 | 8 | 1 | [7 empty] | W8×F32 — 내부 SNR 교환 [권장]
W8F32 | P2_WxF | 86µm | 86 | 60 | 0.8 | 32 | 8 | 2
W8F128 | P2_WxF | 86µm | 86 | 60 | 0.8 | 128 | 8 | 1 | [7 empty] | W8×F128 — 내부 SNR 교환 [권장]
W8F128 | P2_WxF | 86µm | 86 | 60 | 0.8 | 128 | 8 | 2
R0.4F32 | P2_RxF | 86µm | 86 | 60 | 0.4 | 32 | 4 | 1 | [7 empty] | R0.4×F32 — 픽셀화×노이즈, R하한 겸 [권장]
R0.4F32 | P2_RxF | 86µm | 86 | 60 | 0.4 | 32 | 4 | 2
R0.4F128 | P2_RxF | 86µm | 86 | 60 | 0.4 | 128 | 4 | 1 | [7 empty] | R0.4×F128 — 픽셀화×노이즈, R하한 겸 [권장]
R0.4F128 | P2_RxF | 86µm | 86 | 60 | 0.4 | 128 | 4 | 2
R0.8F32 | P2_RxF | 86µm | 86 | 60 | 0.8 | 32 | 4 | 1 | [7 empty] | R0.8×F32 — 픽셀화×노이즈, R하한 겸 [권장]
R0.8F32 | P2_RxF | 86µm | 86 | 60 | 0.8 | 32 | 4 | 2
R0.8F128 | P2_RxF | 86µm | 86 | 60 | 0.8 | 128 | 4 | 1 | [7 empty] | R0.8×F128 — 픽셀화×노이즈, R하한 겸 [권장]
R0.8F128 | P2_RxF | 86µm | 86 | 60 | 0.8 | 128 | 4 | 2
kV58W4 | P2_kVxW | 86µm | 86 | 58 | 0.8 | 64 | 4 | 1 | [7 empty] | kV58×W4 — 투과×밝기 [선택]
kV58W8 | P2_kVxW | 86µm | 86 | 58 | 0.8 | 64 | 8 | 1 | [7 empty] | kV58×W8 — 투과×밝기 [선택]
kV62W4 | P2_kVxW | 86µm | 86 | 62 | 0.8 | 64 | 4 | 1 | [7 empty] | kV62×W4 — 투과×밝기 [선택]
kV62W8 | P2_kVxW | 86µm | 86 | 62 | 0.8 | 64 | 8 | 1 | [7 empty] | kV62×W8 — 투과×밝기 [선택]
C | P3_확인 | 86µm | 86 | 60 | 0.8 | 64 | 4 | 1 | [7 empty] | 모델 추천 조건 — False OK/NG 최종 [필수]
C | P3_확인 | 86µm | 86 | 60 | 0.8 | 64 | 4 | 2
C | P3_확인 | 86µm | 86 | 60 | 0.8 | 64 | 4 | 3
C | P3_확인 | 86µm | 86 | 60 | 0.8 | 64 | 4 | 4
C | P3_확인 | 86µm | 86 | 60 | 0.8 | 64 | 4 | 5