## DOE설계근거
공정 모델링 — DOE 설계 근거 (상세는 DOE_MASTER_PLAN.md)
목표 | 최소 tact로 '적당한 품질' 유지: minimize tact(R,F) s.t. 매칭=100%, Q_dia 0.97~1.03, void오차≤ε
왜 이 DOE인가 | 모델의 미지수(계수)를 역산해 미지수 1개당 최소 런만 배정. 이미 확보한 점(26µm kV 4점, 양산 60kV 대량)은 재사용.
교란 통제 | 오퍼레이터의 취득 생략 관행 때문에 기존 매칭률은 CAD 신선도와 교란 → P0에서 같은 웨이퍼·같은 조건·신선도만 바꿔 분리(사전등록 판정규칙: ΔM≥2die=1차요인).
확정되는 계수 | ① kV직선(기울기 s, 최적 kV*) ← Phase A ② void 최소픽셀 N_target ← Phase B ③ 범프검출 하한 N_detect ← B3·B4 ④ 최소 Frame ← F1·F2 ⑤ 검사시간 계수 a,b ← 전 런 타임스탬프 ⑥ 두꺼운 범프 최적 W ← PhaseW (W는 고정 아님)
측정점 논리 | kV: 창 밖(55·65) 실측으로 범위 제한 후 직선에 3점째만 추가 / R: 로그 등간격 5점, 2.0은 미지영역 / Frame: √F 물리라 배수 3점 / 158µm: 데이터 0 → 2점 직선(60·63kV)+이식검증 1점 / W: 158µm에서 깜빡임void·σ가 최소가 되는 값 탐색(26µm는 둔감→4W)
응답변수 | 매칭률, Q_dia(측정직경/도면), void%(기준=최미세R 대비), void%σ(반복), tact — 매 런 자동 산출
총 런수 | 26~28런 (P0 2~4, A 2~4, B 6~7, F 2, T 1, C 2, W 9(158µm)). 얇은 범프는 W 고정(4W), 두꺼운 범프만 W 스윕.
shot·검사량 | R이 FOV(촬영영역)를 정해 shot당 범프 수 ∝ R²(pitch 영향은 검사성공률 관점에서 작다고 보아 미반영). 검사시간 ∝ shot 수. 품질 실험은 '가장 작은 R에서도 1 shot에 드는 중앙 ~50개 범프'만 추적해 shot 교란 제거. 별도 대조(S1·S2: 같은 R, 1 shot vs 6타일)로 타일 자체 영향 검증. 최소 표본 ~50개. ※ R0.2→50개는 아직 미확정 예시치 — 장비 실측 후 갱신 필요.

## 런결과입력
Run | Phase | 자재 | CAD신선도 | kV | R | Frame | 측정직경(µm) | nominal(µm) | Q_dia | 매칭die | 검사die | void% | tact(초) | 메모 | W | 검사범프수 | shot수
P1 | P0 | 26µm | 재사용 | 60 | 1 | 32 |  | 26 |  |  | 6 |  |  |  | 4 | 50 | 1
P2 | P0 | 26µm | 신규 | 60 | 1 | 32 |  | 26 |  |  | 6 |  |  |  | 4 | 50 | 1
A1 | A | 26µm | 신규 | 57.5 | 1 | 32 |  | 26 |  |  | 6 |  |  |  | 4 | 50 | 1
A2 | A | 158µm | 신규 | 60 | 1 | 32 |  | 158 |  |  | 6 |  |  |  | 4 | 50 | 1
A3 | A | 158µm | 신규 | 63 | 1 | 32 |  | 158 |  |  | 6 |  |  |  | 4 | 50 | 1
B0 | B | 26µm | 신규 | 트림 | 0.2 | 32 |  | 26 |  |  | 6 |  |  |  | 4 | 50 | 1
B1 | B | 26µm | 신규 | B0값 | 0.6 | 32 |  | 26 |  |  | 6 |  |  |  | 4 | 50 | 1
B2 | B | 26µm | 신규 | B0값 | 1 | 32 |  | 26 |  |  | 6 |  |  |  | 4 | 50 | 1
B3 | B | 26µm | 신규 | B0값 | 1.6 | 32 |  | 26 |  |  | 6 |  |  |  | 4 | 50 | 1
B4 | B | 26µm | 신규 | B0값 | 2 | 32 |  | 26 |  |  | 6 |  |  |  | 4 | 50 | 1
B5 | B | 26µm | 신규 | B0값 | 1 | 32 |  | 26 |  |  | 6 |  |  |  | 4 | 50 | 1
F1 | F | 26µm | 신규 | B0값 | 1 | 16 |  | 26 |  |  | 6 |  |  |  | 4 | 50 | 1
F2 | F | 26µm | 신규 | B0값 | 1 | 64 |  | 26 |  |  | 6 |  |  |  | 4 | 50 | 1
T1 | T | 158µm | 신규 | kV* | 2.2 | 32 |  | 158 |  |  | 6 |  |  |  | 모델W | 300 | R따라
C1 | C | 26µm | 신규 | 모델값 | 모델값 | F_min |  | 26 |  |  | 6 |  |  |  | 4 | 300 | R따라
C2 | C | 158µm | 신규 | 모델값 | 모델값 | 32 |  | 158 |  |  | 6 |  |  |  | 모델W | 300 | R따라
W1~3 | W | 158µm | 신규 | kV* | 모델R | 32 |  | 158 |  |  | 6 |  |  | 기준점 3반복 — 깜빡임void·void%σ | 4 | 50 | 1
W4 | W | 158µm | 신규 | kV* | 모델R | 32 |  | 158 |  |  | 6 |  |  | 저측(악화 방향 확인) | 3 | 50 | 1
W5 | W | 158µm | 신규 | kV* | 모델R | 32 |  | 158 |  |  | 6 |  |  | 중간점 | 5 | 50 | 1
W6~8 | W | 158µm | 신규 | kV* | 모델R | 32 |  | 158 |  |  | 6 |  |  | 고측 3반복 + 블러 가드 | 6 | 50 | 1
W9 | W | 158µm | 신규 | kV* | 모델R | 16 |  | 158 |  |  | 6 |  |  | W·F 교환검증: (4W,F32)와 void% 비교 | 8(허용시) | 50 | 1
S1 | S | 26µm | 신규 | kV* | 1 | 32 |  | 26 |  |  | 50 |  |  | 단일 shot 기준 | 4 | 300 | 1
S2 | S | 26µm | 신규 | kV* | 1 | 32 |  | 26 |  |  | 50 |  |  | 같은 R·범프 6타일 → 타일 순수효과 | 4 | 300 | 6

## 계수fit
계수 자동 산출 (런결과입력을 채우면 갱신)
26µm 기울기 s (%p/kV) |  | 기존 60kV(Q92.3%)와 A1(57.5kV)을 잇는 직선 기울기 — 기존 −3.1과 비교
26µm kV* |  | Q=100% 지점
158µm 기울기 s |  | 60·63kV 2점 직선
158µm kV* |  | 직선상 Q=100% 지점
N_target (실측) | 수동판독 | B0~B4의 void%를 R별로 비교 — 기준(B0) 대비 ±ε 벗어나기 시작하는 R에서 N=D√p/R 계산해 기입
N_detect (실측) | 수동판독 | B3(16px)·B4(13px)의 매칭 결과 — 매칭 유지되는 최소 px 기입
F_min | 수동판독 | F1(16)·B2/B5(32)·F2(64)의 void% 반복편차 비교 — σ 허용 최소 F 기입
tact 계수 a, b (shot 기반) | LINEST 사용 | tact = a·(shot수·Frame) + b 로 회귀(기울기=a, 절편=b). shot수=ROUNDUP(목표범프/‌(R²에 비례하는 shot당범프)). → 레시피모델.xlsx '보정계수'에 기입
W 최적값 (158µm) | 수동판독 | PhaseW: 깜빡임 void=0 & void%σ 최소가 되는 W (얇은 26µm는 4W 고정)
→ 확정된 계수는 레시피모델.xlsx '보정계수' 시트에 옮겨 적으면 레시피 모델 완성

## 시각자료
기존 데이터 시각자료 (DOE 설계의 근거)
① 범프당 픽셀 vs 매칭 성공률(기존 데이터, CAD신선도 교란 포함 — P0·B에서 확정) ② 전압별 이미지 비교 ③ R별 경계 비교