## 개요
향후 실험 계획 — 선량-응답 + Void 정확도 (범프 24µm 예정)
목적: 지금 자재(26·86µm)·현 스펙(8% void)으로는 확정된 부분 외에, ①낮은 R을 F·W로 살릴 수 있나(선량-응답) ②진짜 void를 정확히 재나·void%가 파라미터로 어떻게 바뀌나(void 정확도) 를 실측으로 규명하는 계획.
■ 배경 — 업체 설명 & 실측 검증 (이 계획의 출발점)
업체 설명 | kV=투과력(전자 에너지) · F=노이즈 감소(프레임 평균) · W=전자의 양(광자 개수). 우리 모델과 일치.
가설 | 낮은 R(광자부족)을 F를 높여 보정할 수 있지 않나?
실측 검증 | R0.35에서 F32 vs F128 비교 → 진원도 96.4% vs 96.2%로 동일. F를 4배 올려도 보정 안 됨.
이유 | R0.35는 측정 성공 구간이라 손실이 '실제 경계 거칠기(계통)'라서 F(랜덤 노이즈용)로 못 지움. F·W 보정 가설은 측정이 '실패'하는 극단 저R(0.2~0.25, 광자부족)에서만 성립 가능 — 근데 그 조합 데이터가 없음(전부 F32) → PhaseD로 규명.
void 관련 | 진성 void·void%가 파라미터로 바뀌는 부분은 진짜 void 샘플로 직접 실험 + 타 장비 교차검증이 필요(업체도 동일 의견) → PhaseC.
■ 계획 요약
Phase | 질문(무엇을 답하나) | 자재 | void 필요? | 런수 | 언제
D. 선량-응답 | R을 얼마나 낮출 수 있나(광자부족 하한) + F·W로 극단 저R을 살릴 수 있나 | 24µm | 아니오 | 11 | 지금 가능
E. F 재현성 | F를 최소(32)로 둬도 노이즈(σ)가 예산 안인가 → F=32 확정 | 24µm | 아니오 | 9 | 지금 가능(선택)
C. Void 정확도 | 진짜 void를 잘 잡나(False OK) + void%가 kV·R·F·W로 어떻게 바뀌나 | 24µm void자재 | 예 | 12 +교차검증 | void 확보 후
합계 |  |  |  | ~32런

## PhaseD_선량응답
PhaseD — 선량-응답 (R하한 규명 + F·W 보정 검증, 24µm, void 불필요)
kV60 고정. R을 성공점(0.35) 아래로 낮추며 측정이 언제 무너지나 + F128·W8로 그 하한이 내려가나(업체 가설). 노란=측정 입력칸.
Run | 블록 | 자재 | kV | R | F | W | 측정성공률% | Q_dia | 진원도% | 진원도σ | N8 | 메모
D-1 | 기준 | 24µm | 60 | 0.35 | 32 | 4 |  |  |  |  | 19.0 | 알려진 성공점(참조)
D-2 | 하한탐색 | 24µm | 60 | 0.3 | 32 | 4 |  |  |  |  | 22.2 | F32에서 어디까지 되나
D-3 | 하한탐색 | 24µm | 60 | 0.25 | 32 | 4 |  |  |  |  | 26.6 | 실패 예상 시작점
D-4 | 하한탐색 | 24µm | 60 | 0.2 | 32 | 4 |  |  |  |  | 33.3 | 장비 하한(실패 예상)
D-5 | F보정 | 24µm | 60 | 0.25 | 128 | 4 |  |  |  |  | 26.6 | R0.25를 F↑로 살리나
D-6 | F보정 | 24µm | 60 | 0.2 | 128 | 4 |  |  |  |  | 33.3 | R0.20을 F↑로 살리나
D-7 | W보정 | 24µm | 60 | 0.25 | 32 | 8 |  |  |  |  | 26.6 | R0.25를 W↑(광자↑)로 살리나
D-8 | W보정 | 24µm | 60 | 0.2 | 32 | 8 |  |  |  |  | 33.3 | R0.20을 W↑로 살리나
D-9 | 최대선량 | 24µm | 60 | 0.2 | 128 | 8 |  |  |  |  | 33.3 | F·W 둘다 최대로 R0.20
D-10 | σ반복 | 24µm | 60 | 0.3 | 32 | 4 |  |  |  |  | 22.2 | 성공하는 최저R 반복1
D-11 | σ반복 | 24µm | 60 | 0.3 | 32 | 4 |  |  |  |  | 22.2 | 성공하는 최저R 반복2
판정 | 측정성공률(FailedToMatchCAD 반대)이 R↓에서 언제 무너지나 = 광자부족 하한. 그 하한이 F128/W8에서 더 낮아지면 → F·W 보정 성립(업체 가설 확인). 안 바뀌면 → 저R 하한은 R 자체 한계.
측정 항목 | 측정성공률·Q_dia·진원도(평균·σ)·N8. Dose맵(SubstrateDoseMap_Rad)도 함께 기록해 선량 축 교정.
주의 | R0.35 진원도 손실은 F로 보정 안 됨(이미 실측). PhaseD는 그보다 낮은 '실패 구간'에서 F·W 효과를 봄 — 다른 질문.
결과 활용 | 성공하는 R하한(자재·선량별)을 공식화 → 계산기 R 사용범위 하한을 '0.2 고정'에서 '선량 기반'으로 정밀화.

## PhaseE_F재현성
PhaseE — F 재현성(σ) 확정 (24µm, void 불필요, 선택)
kV60·R0.48·W4 고정, F만 32/64/128 각 3반복. 직경 σ를 재서 F=32가 노이즈 예산 안인지 확정.
Run | 자재 | kV | R | F | W | 반복# | Q_dia | 직경σ(µm) | 진원도% | 메모
E-1 | 24µm | 60 | 0.48 | 32 | 4 | 1 |  |  |  | F32 반복1
E-2 | 24µm | 60 | 0.48 | 32 | 4 | 2 |  |  |  | F32 반복2
E-3 | 24µm | 60 | 0.48 | 32 | 4 | 3 |  |  |  | F32 반복3
E-4 | 24µm | 60 | 0.48 | 64 | 4 | 1 |  |  |  | F64 반복1
E-5 | 24µm | 60 | 0.48 | 64 | 4 | 2 |  |  |  | F64 반복2
E-6 | 24µm | 60 | 0.48 | 64 | 4 | 3 |  |  |  | F64 반복3
E-7 | 24µm | 60 | 0.48 | 128 | 4 | 1 |  |  |  | F128 반복1
E-8 | 24µm | 60 | 0.48 | 128 | 4 | 2 |  |  |  | F128 반복2
E-9 | 24µm | 60 | 0.48 | 128 | 4 | 3 |  |  |  | F128 반복3
판정 | F별 직경 σ를 구해 σ∝1/√F 확인. 총오차=√(픽셀화²+(2σ)²)≤ε 안이면 그 F는 충분 → 최소 F 채택.
예상 | 운영점 σ가 이미 ~0.15%로 극소 → F32에서도 예산 통과 예상. 이 실험은 'F=32면 충분'을 못박는 확정용.

## PhaseC_Void정확도
PhaseC — Void 정확도 (False OK + void% 파라미터 의존, 24µm void 자재 필요)
진짜 void 함유 샘플로: ①운영점 검출률·σ ②void%가 kV·R·F·W로 어떻게 바뀌나 ③단면/타장비 교차검증. 노란=측정 입력칸.
Run | 블록 | 자재 | kV | R | F | W | 반복 | void%측정(평균) | void%(최대) | 검출률% | 진성void대조 | 메모
C-1 | 운영점 | 24µm void | 60 | 0.48 | 64 | 4 | 1 |  |  |  |  | baseline 검출률·void%σ
C-2 | 운영점 | 24µm void | 60 | 0.48 | 64 | 4 | 2 |  |  |  |  | 반복2
C-3 | 운영점 | 24µm void | 60 | 0.48 | 64 | 4 | 3 |  |  |  |  | 반복3(σ)
C-4 | kV영향 | 24µm void | 58 | 0.48 | 64 | 4 | 1 |  |  |  |  | void%가 kV로 바뀌나(저)
C-5 | kV영향 | 24µm void | 62 | 0.48 | 64 | 4 | 1 |  |  |  |  | void%가 kV로 바뀌나(고)
C-6 | R영향 | 24µm void | 60 | 0.3 | 64 | 4 | 1 |  |  |  |  | 고해상도서 void 더 잡나
C-7 | R영향 | 24µm void | 60 | 0.8 | 64 | 4 | 1 |  |  |  |  | 저해상도서 void 놓치나
C-8 | F영향 | 24µm void | 60 | 0.48 | 32 | 4 | 1 |  |  |  |  | F가 void% 바꾸나(저)
C-9 | F영향 | 24µm void | 60 | 0.48 | 128 | 4 | 1 |  |  |  |  | F가 void% 바꾸나(고)
C-10 | W영향 | 24µm void | 60 | 0.48 | 64 | 8 | 1 |  |  |  |  | W(광자↑)가 void% 바꾸나
C-11 | 교차검증 | 24µm void | 60 | 0.48 | 64 | 4 | 1 |  |  |  | (SEM단면 등) | 진성 void 실측 대조 — 검출값 정확도
C-12 | 타장비 | 24µm void | - | - | - | - | 1 |  |  |  | (타 X-ray) | 다른 장비 값과 대조(재현성)
전제 | 8% 이상 진짜 void가 있는 24µm 샘플 필요. void 위치를 SEM 단면 등으로 '정답(ground truth)' 확보하면 검출 정확도까지 계산 가능.
C-1~3 | 운영점에서 진짜 void를 몇 % 잡나(sensitivity=검출률) + void% 반복 산포(σ). False OK(놓침) 위험의 직접 측정.
C-4~10 | 진성 void%가 파라미터로 얼마나 흔들리나(업체 지적). 특히 R(해상도)·kV가 void 측정값을 바꾸는지 → void 판정 기준(threshold) 설정 근거.
C-11~12 | 같은 샘플을 단면/타 장비로 교차검증 → 'void% 측정값 = 진짜 void'인지 확정. 업체가 강조한 부분.
결과 활용 | void 판정 8% 기준의 신뢰성 확정 + 파라미터별 void% 보정식. 완료 시 공정모델링에 void 정확도 축 추가.

## 총_실험런_요약
총 실험런 계획 요약 (범프 24µm)
Phase | 목적 | 자재 | void 필요 | 런수 | 우선순위 | 답이 나오는 것
PhaseD 선량응답 | R하한 규명 + F·W 저R 보정 검증 | 24µm | 아니오 | 11 | 1 (지금) | R을 얼마나 낮출 수 있나 / 업체 가설(F·W 보정) 판정
PhaseE F재현성 | F=32 충분성 확정 | 24µm | 아니오 | 9 | 2 (선택) | F 최소값 확정(예상 32)
PhaseC Void정확도 | False OK + void% 파라미터 의존 | 24µm void | 예 | 12 | 3 (void 확보 후) | 진짜 void 검출률 / void 판정 기준 / 교차검증
합계 |  |  |  | 32
지금 즉시 가능(void 불필요) | PhaseD 11 + PhaseE 9 = 20런 (24µm 자재만 있으면 됨)
void 자재 확보 후 | PhaseC 12런 + 교차검증. 이게 되면 '직경·진원도·void' 3축 모두 확정.
24µm 예상 레시피 | kV≈60(±0.3 정밀) · R≈0.48(=D·√0.08/14) · F32 · W4. 예측 Q≈0.98·진원도≈97%. PhaseD/C가 이 근처를 검증·보정.