## DOE설계근거
공정 모델링 — DOE 설계 근거 (상세는 DOE_MASTER_PLAN.md)
목표 | 최소 tact로 '적당한 품질' 유지: minimize tact(R,F) s.t. 매칭=100%, Q_dia 0.97~1.03, void오차≤ε
왜 이 DOE인가 | 모델의 미지수(계수)를 역산해 미지수 1개당 최소 런만 배정. 이미 확보한 점(26µm kV 4점, 양산 60kV 대량)은 재사용.
교란 통제 | 오퍼레이터의 취득 생략 관행 때문에 기존 매칭률은 CAD 신선도와 교란 → P0에서 같은 웨이퍼·같은 조건·신선도만 바꿔 분리(사전등록 판정규칙: ΔM≥2die=1차요인).
확정되는 계수 | ① kV직선(기울기 s, 최적 kV*) ← Phase A ② void 최소픽셀 N_target ← Phase B ③ 범프검출 하한 N_detect ← B3·B4 ④ 최소 Frame ← F1·F2 ⑤ tact 계수 a,b ← 전 런 타임스탬프
측정점 논리 | kV: 창 밖(55·65) 실측으로 범위 제한 후 직선에 3점째만 추가 / R: 로그 등간격 5점, 2.0은 미지영역 / Frame: √F 물리라 배수 3점 / 158µm: 데이터 0 → 2점 직선+이식검증 1점
응답변수 | 매칭률, Q_dia(측정직경/도면), void%(기준=최미세R 대비), void%σ(반복), tact — 매 런 자동 산출
총 런수 | 17~19런 (P0 2~4, A 2~4, B 6~7, F 2, T 1, C 2)

## 런결과입력
Run | Phase | 자재 | CAD신선도 | kV | R | Frame | 측정직경(µm) | nominal(µm) | Q_dia | 매칭die | 검사die | void% | tact(초) | 메모
P1 | P0 | 26µm | 재사용 | 60 | 1 | 32 |  | 26 |  |  | 6
P2 | P0 | 26µm | 신규 | 60 | 1 | 32 |  | 26 |  |  | 6
A1 | A | 26µm | 신규 | 57.5 | 1 | 32 |  | 26 |  |  | 6
A2 | A | 158µm | 신규 | 60 | 1 | 32 |  | 158 |  |  | 6
A3 | A | 158µm | 신규 | 63 | 1 | 32 |  | 158 |  |  | 6
B0 | B | 26µm | 신규 | 트림 | 0.2 | 32 |  | 26 |  |  | 6
B1 | B | 26µm | 신규 | B0값 | 0.6 | 32 |  | 26 |  |  | 6
B2 | B | 26µm | 신규 | B0값 | 1 | 32 |  | 26 |  |  | 6
B3 | B | 26µm | 신규 | B0값 | 1.6 | 32 |  | 26 |  |  | 6
B4 | B | 26µm | 신규 | B0값 | 2 | 32 |  | 26 |  |  | 6
B5 | B | 26µm | 신규 | B0값 | 1 | 32 |  | 26 |  |  | 6
F1 | F | 26µm | 신규 | B0값 | 1 | 16 |  | 26 |  |  | 6
F2 | F | 26µm | 신규 | B0값 | 1 | 64 |  | 26 |  |  | 6
T1 | T | 158µm | 신규 | kV* | 2.2 | 32 |  | 158 |  |  | 6
C1 | C | 26µm | 신규 | 모델값 | 모델값 | F_min |  | 26 |  |  | 6
C2 | C | 158µm | 신규 | 모델값 | 모델값 | 32 |  | 158 |  |  | 6

## 계수fit
계수 자동 산출 (런결과입력을 채우면 갱신)
26µm 기울기 s (%p/kV) |  | 기존 60kV(Q92.3%)와 A1(57.5kV)을 잇는 직선 기울기 — 기존 −3.1과 비교
26µm kV* |  | Q=100% 지점
158µm 기울기 s |  | 60·63kV 2점 직선
158µm kV* |  | 직선상 Q=100% 지점
N_target (실측) | 수동판독 | B0~B4의 void%를 R별로 비교 — 기준(B0) 대비 ±ε 벗어나기 시작하는 R에서 N=D√p/R 계산해 기입
N_detect (실측) | 수동판독 | B3(16px)·B4(13px)의 매칭 결과 — 매칭 유지되는 최소 px 기입
F_min | 수동판독 | F1(16)·B2/B5(32)·F2(64)의 void% 반복편차 비교 — σ 허용 최소 F 기입
tact 계수 a, b | LINEST 사용 | 전 런의 tact를 x=(die면적/R²)·F 에 회귀: 기울기=a, 절편=b → Recipe_Model 보정계수에 기입
→ 확정된 계수는 Recipe_Model.xlsx '보정계수' 시트에 옮겨 적으면 레시피 모델 완성

## 시각자료
기존 데이터 시각자료 (DOE 설계의 근거)
① 범프당 픽셀 vs 매칭 성공률(기존 데이터, CAD신선도 교란 포함 — P0·B에서 확정) ② 전압별 이미지 비교 ③ R별 경계 비교