## 설계_설명
B3 — kV 정점 정밀화 (26µm, 신규 3~5런)
■ 왜 하나
배경 | PhaseB 실측 결과 kV60 정점이 1차 3점(kV58/60/62) 포물선이 그린 것보다 훨씬 날카로움. kV60=Q0.97~0.99인데 kV61이면 이미 Q0.75~0.83(~20% 언더). 즉 양호 창이 좁다(약 ±0.5kV).
문제 | 운영점(kV60) 반복 3회가 일관되게 Q≈0.985(약 1.5% 언더). 이게 (A)정점이 정확히 60이고 최대가 원래 0.985인지, (B)정점이 59.5나 60.5인데 우리가 어깨를 잡고 있어서인지 지금 데이터로는 구분 불가.
목적 | kV를 0.5 간격으로 촘촘히 찍어 진짜 정점 위치와 최대 달성가능 Q를 확정. 정점이 60이 아니면 레시피 kV* 보정, 60이면 ±0.5 트림 한계를 수치로 확정.
■ 왜 26µm인가 | 정점이 가장 날카롭고(작은 범프일수록 kV 민감) 창이 좁아 정밀화 실익이 큼. 86µm은 창이 넓어 후순위.
■ 왜 R0.5·F64·W4 고정 | R/F/W는 직경 무영향 확정(교호작용 전수판정 완료). 정점 위치는 kV만의 함수 → 나머지는 운영점값 고정.
■ 판정 로직
결과 A | kV59.5·60.5 둘 다 kV60보다 Q 낮음 → 정점=60 확정. 최대 Q=0.985가 26µm의 구조적 한계(약 1.5% 언더는 감수).
결과 B | kV59.5 또는 60.5가 kV60보다 Q 높음 → 그쪽이 진짜 정점. 레시피 kV*(D) 절편을 그 값으로 보정. 필요시 0.25 간격 추가.
공통 산출 | Q(kV) 곡선의 실제 곡률 → 레시피의 kV 트림 허용폭을 '직경 오차 ε=20% 벗어나지 않는 kV범위'로 수치화.

## 실험런_B3
B3 실험런 — kV 정점 정밀화 (26µm, R0.5·F64·W4 고정)
필수 3런(●) + 선택 2런(○, 결과 B일 때만). Q_dia는 XRA_VOID Diameter(0 제외) 평균 / 26.
Run | 우선 | kV | R | F | W | PD | Q_dia(측정) | 측정직경(µm) | 거짓NG%(측정) | 메모
B3-1 | ● 필수 | 60 | 0.5 | 64 | 4 | 26 |  |  |  | 기준점(운영점) 재확인 — 반복3회 평균 0.985와 대조
B3-2 | ● 필수 | 59.5 | 0.5 | 64 | 4 | 26 |  |  |  | 정점 왼쪽 0.5 — 여기가 더 높으면 정점<60
B3-3 | ● 필수 | 60.5 | 0.5 | 64 | 4 | 26 |  |  |  | 정점 오른쪽 0.5 — 여기가 더 높으면 정점>60
B3-4 | ○ 선택 | 59.75 | 0.5 | 64 | 4 | 26 |  |  |  | 결과 B(정점<60)일 때 0.25 간격 세밀화
B3-5 | ○ 선택 | 60.25 | 0.5 | 64 | 4 | 26 |  |  |  | 결과 B(정점>60)일 때 0.25 간격 세밀화
요약 | 필수 3런이면 정점이 60인지 아닌지 판별. 60이 아니면 선택 2런으로 0.25 정밀화. 기존 26µm 자재로 가능(void 샘플 불필요).

## 참고_기존kV데이터
참고 — 기존 26µm kV별 실측 Q_dia (R0.5 계열)
출처 | kV | R | F | W | Q_dia
1차 D26-04 | 58 | 0.5 | 64 | 4 | 0.819
1차 D26-01/02/03(평균) | 60 | 0.5 | 64 | 4 | 0.979
PhaseB G2 | 60 | 0.5 | 64 | 4 | 0.988
PhaseB Rep(평균) | 60 | 0.5 | 64 | 4 | 0.986
PhaseB G5 | 61 | 0.5 | 64 | 4 | 0.752
1차 D26-05 / PhaseB G8 | 62 | 0.5 | 64 | 4 | 0.787
해석 | kV58=0.82, kV60=0.98(정점), kV61=0.75, kV62=0.79 — 60을 봉우리로 양쪽이 급락. 59~60.5 구간(빈칸)이 미측정 → B3가 채움.