## 설계_설명
공정 모델링 실험 런시트 — 설계 설명 [35런 최소판]
목표: 모델 구축 시 [PD직경 D 입력] → [최적 kV·R·F·W 자동 결정] 으로 측정직경=100%·void 면적오차≤ε·검사시간 최소.
★ 반드시 구분: 두 종류의 'bump diameter'
① PD직경 D (독립변수) | PD로 확인한 실제 범프 직경. 자재 고유·고정(26·158µm). N 설계·자재 구분 기준.
② 측정직경 (종속변수) | X-ray 검사 결과 직경. kV 등에 따라 변함. 목표는 PD직경의 100%(Q_dia).
■ void% 기준 = 측정 bump면적 (실제 .csv 확인)
XRA_VOID.csv: 범프 Area = π/4·(측정직경)² 정확 일치 → void% = void면적÷측정면적, 8% 판정도 여기 적용. 런시트는 장비 출력 void%(M열) 그대로 입력. kV가 분모(측정면적)에도 작용해 void%에 이중효과.
■ R–N–범프크기 관계 (중요)
N = 0.283·PD직경 / R (N=void가 담기는 픽셀 수). 같은 N을 얻는 R = 0.283·D/N → 범프가 클수록 R을 높여도 됨. 'N 클수록 검출 유리'는 맞지만 N_target(~29) 넘으면 판정 오차는 이미 예산 안이라 그 이상은 시간낭비(시간∝1/R²). 따라서 최적 R = N_target을 주는 '가장 높은(거친) R'. 큰 범프일수록 이 값이 높다.
■ 장비 제약 R≥0.2 + 자재별 R (운영값)
· 26µm: R0.2에서 N=37이 최대(픽셀오차5.4%). R 자유도 거의 없음(0.2 고정) → 시간단축은 shot수·Frame. · 158µm: 운영 R=1.5(N30)로 높음. R스윕 최저점 gold(R0.77·N58)은 '기준 truth'용 앵커일 뿐 운영값 아님 (큰 범프는 R 높여도 N 충분). → 작은 범프일수록 R 자유도가 없다.
■ 설계 원리
교호작용→OFAT 불가. [주효과 스윕+의심 교호작용 2×2+같은범프 반복(σ)]. ε=10% 총예산 (2/N)²+(2σ)²≤10² → N_target≈29(26µm은 R하한 탓 N37)·σ≤3.5%. Ground truth 없어 자기참조(gold)+재현성.
■ 35런이 55런 대비 줄인 것
kV 3→2점 · F16 제외 · W 4→2점 · 교호작용 반복 제거(σ 없음)·W×F 4→3셀. 핵심 골격 유지.
■ 26µm 측정오차 목표: 10%→13%로 완화 (R하한 반영, 잠정)
R=0.2에서 N=37 → 픽셀화오차 2/N=5.4%가 고정(더 못 내림, R 하한). 총오차=√(5.4²+(2σ)²). 노이즈 2σ~12%(σ~6%, 보통 Frame)면 총 ≈13%. → 26µm은 ε=13%(잠정) 권장, 158µm 등은 10% 유지. 10% 고집 시 σ≤4.2% 강요→Frame·시간 낭비(검사시간 최소화와 충돌). 물리 하한 ~6%(노이즈0)라 5% 이하 불가. 게이지 '허용' 범위 내. 최종값은 Phase2 실측 σ로 √(5.4²+(2σ)²) 확정(노이즈 낮으면 10%로 재조임). 판정 수식도 26µm=±13%, 그 외=±10% 로 반영함.

## Phase1_주효과_kV·R
Phase1_주효과_kV·R
직경 다이얼(kV)·void 픽셀화(R). gold(최정밀행)=기준 truth 앵커. 26µm gold=R0.2(N37,장비하한) / 158µm gold=R0.77(N58). 고정 F32·W4.
D(C열)=PD직경(독립·참값) / 측정직경(J열)=검사결과(종속) / void%(M열)=장비출력(측정면적) / R≥0.2 · 큰 범프일수록 R↑.
Run | 자재 | PD직경 D(µm) | kV | R(µm/px) | N(자동) | F | W | 반복# | 측정직경(µm) | Q_dia(자동)=측정÷PD | 매칭(Y/N) | void%(측정,장비값) | 기준gold void% | void편차%(자동) | 판정(자동) | tact(초) | 메모
kV1 | 26µm | 26 | 55.5 | 0.2 |  | 32 | 4 | 1 | [8 empty] | 측정직경=PD 되는 kV* 찾기
kV2 | 26µm | 26 | 59.5 | 0.2 |  | 32 | 4 | 1 | [8 empty] | 측정직경=PD 되는 kV* 찾기
kV3 | 158µm | 158 | 58.5 | 0.77 |  | 32 | 4 | 1 | [8 empty] | 158µm kV* 찾기
kV4 | 158µm | 158 | 62.5 | 0.77 |  | 32 | 4 | 1 | [8 empty] | 158µm kV* 찾기
R1 | 26µm | 26 | 57.5 | 0.2 |  | 32 | 4 | 1 | [8 empty] | N≈37 =gold(R하한)
R2 | 26µm | 26 | 57.5 | 0.3 |  | 32 | 4 | 1 | [8 empty] | N≈25
R3 | 26µm | 26 | 57.5 | 0.5 |  | 32 | 4 | 1 | [8 empty] | N≈15
R4 | 158µm | 158 | 60.5 | 0.77 |  | 32 | 4 | 1 | [8 empty] | N≈58 =gold(기준앵커)
R5 | 158µm | 158 | 60.5 | 1.5 |  | 32 | 4 | 1 | [8 empty] | N≈30
R6 | 158µm | 158 | 60.5 | 3 |  | 32 | 4 | 1 | [8 empty] | N≈15

## Phase2_재현성_F·W
Phase2_재현성_F·W
같은 범프 반복→void% σ. 26µm=F스윕(R0.2·W4), 158µm=W스윕(R1.5·F32). kV*.
D(C열)=PD직경(독립·참값) / 측정직경(J열)=검사결과(종속) / void%(M열)=장비출력(측정면적) / R≥0.2 · 큰 범프일수록 R↑.
Run | 자재 | PD직경 D(µm) | kV | R(µm/px) | N(자동) | F | W | 반복# | 측정직경(µm) | Q_dia(자동)=측정÷PD | 매칭(Y/N) | void%(측정,장비값) | 기준gold void% | void편차%(자동) | 판정(자동) | tact(초) | 메모 | void%σ_rel(자동)
F32 | 26µm | 26 | 57.5 | 0.2 |  | 32 | 4 | 1 | [8 empty] | F=32 재현성
F32 | 26µm | 26 | 57.5 | 0.2 |  | 32 | 4 | 2
F32 | 26µm | 26 | 57.5 | 0.2 |  | 32 | 4 | 3
F64 | 26µm | 26 | 57.5 | 0.2 |  | 64 | 4 | 1 | [8 empty] | F=64 재현성
F64 | 26µm | 26 | 57.5 | 0.2 |  | 64 | 4 | 2
F64 | 26µm | 26 | 57.5 | 0.2 |  | 64 | 4 | 3
W4 | 158µm | 158 | 60.5 | 1.5 |  | 32 | 4 | 1 | [8 empty] | W=4 재현성·깜빡임
W4 | 158µm | 158 | 60.5 | 1.5 |  | 32 | 4 | 2
W4 | 158µm | 158 | 60.5 | 1.5 |  | 32 | 4 | 3
W6 | 158µm | 158 | 60.5 | 1.5 |  | 32 | 6 | 1 | [8 empty] | W=6 재현성·깜빡임
W6 | 158µm | 158 | 60.5 | 1.5 |  | 32 | 6 | 2
W6 | 158µm | 158 | 60.5 | 1.5 |  | 32 | 6 | 3

## Phase3_교호작용
Phase3_교호작용
kV×R(26µm): 대비bias×픽셀화 / W×F(158µm): SNR∝√(W·F) 교환. ×D는 두 자재.
D(C열)=PD직경(독립·참값) / 측정직경(J열)=검사결과(종속) / void%(M열)=장비출력(측정면적) / R≥0.2 · 큰 범프일수록 R↑.
Run | 자재 | PD직경 D(µm) | kV | R(µm/px) | N(자동) | F | W | 반복# | 측정직경(µm) | Q_dia(자동)=측정÷PD | 매칭(Y/N) | void%(측정,장비값) | 기준gold void% | void편차%(자동) | 판정(자동) | tact(초) | 메모
KR | 26µm | 26 | 55.5 | 0.2 |  | 32 | 4 | 1 | [8 empty] | kV55.5×R0.2(N37)
KR | 26µm | 26 | 55.5 | 0.5 |  | 32 | 4 | 1 | [8 empty] | kV55.5×R0.5(N15)
KR | 26µm | 26 | 59.5 | 0.2 |  | 32 | 4 | 1 | [8 empty] | kV59.5×R0.2(N37)
KR | 26µm | 26 | 59.5 | 0.5 |  | 32 | 4 | 1 | [8 empty] | kV59.5×R0.5(N15)
WF | 158µm | 158 | 60.5 | 1.5 |  | 32 | 4 | 1 | [8 empty] | W4×F32(기준)
WF | 158µm | 158 | 60.5 | 1.5 |  | 32 | 6 | 1 | [8 empty] | W6×F32(W효과)
WF | 158µm | 158 | 60.5 | 1.5 |  | 16 | 6 | 1 | [8 empty] | W6×F16(F교환)

## Phase4_확인
Phase4_확인
모델 산출 (kV,R,F,W)로 자재별 ×3반복. 합격: 매칭Y & Q_dia97~103% & ¦void편차¦≤10% & σ≤3.5% & tact 최소.
D(C열)=PD직경(독립·참값) / 측정직경(J열)=검사결과(종속) / void%(M열)=장비출력(측정면적) / R≥0.2 · 큰 범프일수록 R↑.
Run | 자재 | PD직경 D(µm) | kV | R(µm/px) | N(자동) | F | W | 반복# | 측정직경(µm) | Q_dia(자동)=측정÷PD | 매칭(Y/N) | void%(측정,장비값) | 기준gold void% | void편차%(자동) | 판정(자동) | tact(초) | 메모 | void%σ_rel(자동)
C-26 | 26µm | 26 | (모델kV*) | (모델R≥0.2) |  | 32 | (모델W) | 1 | [8 empty] | 모델 산출값 검증
C-26 | 26µm | 26 | (모델kV*) | (모델R≥0.2) |  | 32 | (모델W) | 2
C-26 | 26µm | 26 | (모델kV*) | (모델R≥0.2) |  | 32 | (모델W) | 3
C-158 | 158µm | 158 | (모델kV*) | (모델R,높음) |  | 32 | (모델W) | 1 | [8 empty] | 모델 산출값 검증
C-158 | 158µm | 158 | (모델kV*) | (모델R,높음) |  | 32 | (모델W) | 2
C-158 | 158µm | 158 | (모델kV*) | (모델R,높음) |  | 32 | (모델W) | 3

## 분석_역설계모델
역설계 모델 — 실험 채우면 계수 확정 → PD직경 D 입력 시 최적 파라미터 산출
■ 확정할 계수
kV 직경식 | 측정직경/PD=1+s·(kV−kV0). Phase1로 s·kV*
N_target(R) | Phase1 R스윕: gold 대비 ¦void편차¦ 7% 넘는 N(≈29). 26µm은 R하한→N37 고정(R0.2)
σ(F) | Phase2 F스윕: void% σ_rel≤3.5% 최소 F
W*(두꺼운) | Phase2 W스윕: 깜빡임0·σ최소·블러가드. 얇은=4W
교호작용 | Phase3 kV×R·W×F 계수
tact | tact=a·(shot수·F)+b. 26µm은 R고정→shot수·F로만 단축
■ 역설계 규칙 (PD직경 D → 파라미터)
입력 | PD직경 D, void임계 p(8%), (알면)높이 h
1) kV | kV*(D)서 시작해 1kV씩 트림→측정직경=PD(100%)
2) R | R = max(0.2, D·√p/N_target). 큰 범프일수록 R↑ / 작은 범프는 0.2에 걸림
3) F | σ(F)에서 σ_rel≤3.5% 최소 F
4) W | 얇으면 4W, 두꺼우면 W*(D). W↑로 F↓ 교환
5) 검증 | tact·합격기준 확인, 미달 시 해당 변수만 재조정
※ 확정 계수는 레시피모델.xlsx·파라미터_계산기.xlsx 보정계수·N_target에 옮겨 완성.